## Sheet1
2020年楚雄州市场监督管理局开发区分局建筑用钢筋产品质量监督抽查情况
序号 | 产品名称 | 执行标准 | 规格型号 | 被抽查对象 | 抽查日期 | 抽查批次 | 抽查单位 | 检验机构 | 检验日期 | 检验结果 | 处理结果
1 | 钢筋混凝土用热轧带肋钢筋 | GB/T1499.2-2018 | ф6mm | 云南德胜钢铁有限公司 | 2020-08-07 | 1 | 楚雄州市场监督管理局开发区分局 | 楚雄州质量技术监督综合监测中心 | 2020.9.1 | 合格
2 | 钢筋混凝土用热轧带肋钢筋 | GB/T1499.2-2018 | ф8mm | 云南德胜钢铁有限公司 | 2020-08-07 | 1 | 楚雄州市场监督管理局开发区分局 | 楚雄州质量技术监督综合监测中心 | 2020.9.1 | 合格
3 | 钢筋混凝土用热轧带肋钢筋 | GB/T1499.2-2018 | ф12mm | 云南德胜钢铁有限公司 | 2020-08-07 | 1 | 楚雄州市场监督管理局开发区分局 | 楚雄州质量技术监督综合监测中心 | 2020.9.1 | 合格