## Sheet2
2021年楚雄州市场监管局水泥产品质量监督抽查情况
序号 | 报告编号 | 被抽查对象 | 产品名称 | 商标 | 规格型号 | 样品等级 | 生产单位 | 抽样日期 | 抽查批次 | 抽查单位 | 检验机构 | 检验结果
1 | Y15J20210521 | 楚雄宏阳商贸有限公司 | 矿渣硅酸盐水泥 | 春雷 | 50㎏/袋 P·S·A32.5 | 32.5 | 易门县东源水泥有限公司 | 2021-03-23 | 1 | 楚雄州市场监督管理局 | 楚雄州质量技术监督综合检测中心 | 合格
2 | Y15J20211209 | 楚雄汇海商贸有限公司 | 矿渣硅酸盐水泥 | 石林 | 50㎏/袋 P·S·A32.5 | P·S·A32.5 | 华新水泥（楚雄）有限公司 | 2021-06-04 | 1 | 楚雄州市场监督管理局 | 楚雄州质量技术监督综合检测中心 | 合格
3 | Y15J20210901 | 楚雄市鹿城镇虹彩水泥经营部 | 矿渣硅酸盐水泥 | 奕標 | 50㎏/袋 P·S·A32.5 | P·S·A32.5 | 云南奕标水泥集团有限公司 | 2021-05-06 | 1 | 楚雄州市场监督管理局 | 楚雄州质量技术监督综合检测中心 | 不合格
4 | Y15J20210902 | 楚雄市鹿城镇虹彩水泥经营部 | 复合硅酸盐水泥 | 石林牌 | 50㎏/袋 P·C42.5 | 42.5 | 楚雄市鹿城镇虹彩水泥经营部 | 2021-05-06 | 1 | 楚雄州市场监督管理局 | 楚雄州质量技术监督综合检测中心 | 合格
5 | Y15J20211208 | 楚雄市鹿城镇润兰建材经营部 | 矿渣硅酸盐水泥 | 奕標 | 50㎏/袋 P·S·A32.5 | P·S·A32.5 | 云南奕标水泥集团有限公司 | 2021-06-03 | 1 | 楚雄州市场监督管理局 | 楚雄州质量技术监督综合检测中心 | 不合格
6 | Y15J20210522 | 楚雄市鹿城镇裕海建材经营部 | 矿渣硅酸盐水泥 | 春雷 | 50㎏/袋 P·S·A32.5 | 32.5 | 易门县东源水泥有限公司 | 2021-03-23 | 1 | 楚雄州市场监督管理局 | 楚雄州质量技术监督综合检测中心 | 不合格
7 | Y15J20211205 | 楚雄市鹿城镇裕海建材经营部 | 矿渣硅酸盐水泥 | 西麟 | 50㎏/袋 P·S·A32.5 | 32.5 | 云南昆钢嘉华水泥建材有限公司 | 2021-06-02 | 1 | 楚雄州市场监督管理局 | 楚雄州质量技术监督综合检测中心 | 合格
8 | Y15J20211206 | 楚雄市鹿城镇裕海建材经营部 | 普通硅酸盐水泥 | 西麟 | 50㎏/袋 P·042.5 | 42.5 | 云南昆钢嘉华水泥建材有限公司 | 2021-06-02 | 1 | 楚雄州市场监督管理局 | 楚雄州质量技术监督综合检测中心 | 合格
9 | Y15J20211207 | 楚雄市鹿城镇裕海建材经营部 | 矿渣硅酸盐水泥 | 石林 | 50㎏/袋 P·S·A32.5 | 32.5 | 华新水泥（楚雄）有限公司 | 2021-06-03 | 1 | 楚雄州市场监督管理局 | 楚雄州质量技术监督综合检测中心 | 合格
10 | Y15J20210682 | 楚雄市平鑫建材经营部 | 普通硅酸盐水泥 | 润丰水泥 | 50㎏/袋 P·042.5 | P·042.5 | 易门大椿树水泥有限责任公司 | 2021-04-09 | 1 | 楚雄州市场监督管理局 | 楚雄州质量技术监督综合检测中心 | 合格
11 | Y15J20210697 | 华新水泥（楚雄)有限公司 | 矿渣硅酸盐水泥 | 石林 | 50㎏/袋 P·S·A32.5 | 32.5 | 华新水泥（楚雄)有限公司 | 2021-04-12 | 1 | 楚雄州市场监督管理局 | 楚雄州质量技术监督综合检测中心 | 合格
12 | Y15J20210681 | 元谋土林建材有限责任公司金沙湖粉磨站 | 普通硅酸盐水泥 | 土林 | P·042.5 50㎏/袋 | 42.5 | 元谋土林建材有限责任公司金沙湖粉磨站 | 2021-04-07 | 1 | 楚雄州市场监督管理局 | 楚雄州质量技术监督综合检测中心 | 合格
13 | Y15J20212061 | 云南武定滇武水泥有限责任公司 | 普通硅酸盐水泥 | 滇武 | 50㎏/袋 P·042.5 | P·042.5 | 云南武定滇武水泥有限责任公司 | 2021-09-03 | 1 | 楚雄州市场监督管理局 | 楚雄州质量技术监督综合检测中心 | 合格
14 | Y15J20211967 | 云南奕标水泥集团有限公司 | 矿渣硅酸盐水泥 | 奕標 | 50㎏/袋 P·S·A | P·S·A32.5 | 云南奕标水泥集团有限公司 | 2021-08-23 | 1 | 楚雄州市场监督管理局 | 楚雄州质量技术监督综合检测中心 | 合格